## 优化表
序号 | 性能 | 项目 | 表头产品名称 | 标准号 | 表编号 | 表名称 | 表内序号 | 一级项目名称 | 二级项目名称 | 脚注符号 | 单位 | 实验条件 | 指标要求 | 备注 | 表脚注 | 指标项/项目 | 产品类别 | 产品名称 | 产品型号
|  | 外观 | 降阻剂 | NB/T 14003.2-2016 | 表1 | 降阻剂性能指标 | 1 | 外观 |  |  |  |  | 均匀、无板结 |  |  | 外观 | 降阻剂 | 固体降阻剂
|  | 固含量 | 降阻剂 | NB/T 14003.2-2016 | 表1 | 降阻剂性能指标 | 2 | 固含量 |  |  | % |  | ≥88 |  |  | 固含量 | 降阻剂 | 固体降阻剂
|  | 残渣含量 | 降阻剂 | NB/T 14003.2-2016 | 表1 | 降阻剂性能指标 | 3 | 残渣含量 |  |  | mg/L |  | ≤150 |  |  | 残渣含量 | 降阻剂 | 固体降阻剂
|  | 溶解时间 | 降阻剂 | NB/T 14003.2-2016 | 表1 | 降阻剂性能指标 | 4 | 连续混配溶解时间 |  | a | s |  | ≤40 |  |  | 溶解时间 | 降阻剂 | 固体降阻剂
|  | 溶解时间 | 降阻剂 | NB/T 14003.2-2016 | 表1 | 降阻剂性能指标 | 4 | 连续混配溶解时间 |  | b | min |  | ≤5 |  |  | 溶解时间 | 降阻剂 | 固体降阻剂
|  | 降阻率 | 降阻剂 | NB/T 14003.2-2016 | 表1 | 降阻剂性能指标 | 5 | 降阻率 |  |  | % |  | ＞70 |  |  | 降阻率 | 降阻剂 | 固体降阻剂
|  | 降阻率变化率 | 降阻剂 | NB/T 14003.2-2016 | 表1 | 降阻剂性能指标 | 6 | 降阻率变化率 |  |  | % |  | ＜4 |  |  | 降阻率变化率 | 降阻剂 | 固体降阻剂
|  | 外观 | 降阻剂 | NB/T 14003.2-2016 | 表1 | 降阻剂性能指标 | 1 | 外观 |  |  |  |  | 均匀、无分层、沉淀 |  |  | 外观 | 降阻剂 | 乳液降阻剂
|  | 固含量 | 降阻剂 | NB/T 14003.2-2016 | 表1 | 降阻剂性能指标 | 2 | 固含量 |  |  | % |  | ≥30 |  |  | 固含量 | 降阻剂 | 乳液降阻剂
|  | 残渣含量 | 降阻剂 | NB/T 14003.2-2016 | 表1 | 降阻剂性能指标 | 3 | 残渣含量 |  |  | mg/L |  | ≤150 |  |  | 残渣含量 | 降阻剂 | 乳液降阻剂
|  | 溶解时间 | 降阻剂 | NB/T 14003.2-2016 | 表1 | 降阻剂性能指标 | 4 | 连续混配溶解时间 |  | a | s |  | ≤40 |  | 乳液类降阻剂直接抽吸加人混砂车。 | 溶解时间 | 降阻剂 | 乳液降阻剂
|  | 溶解时间 | 降阻剂 | NB/T 14003.2-2016 | 表1 | 降阻剂性能指标 | 4 | 连续混配溶解时间 |  | b | min |  | ≤5 |  | 固体类或溶解时间较长类降阻剂，利用连续混配撬类装置进行连续混配。 | 溶解时间 | 降阻剂 | 乳液降阻剂
|  | 降阻率 | 降阻剂 | NB/T 14003.2-2016 | 表1 | 降阻剂性能指标 | 5 | 降阻率 |  |  | % |  | ＞70 |  |  | 降阻率 | 降阻剂 | 乳液降阻剂
|  | 降阻率变化率 | 降阻剂 | NB/T 14003.2-2016 | 表1 | 降阻剂性能指标 | 6 | 降阻率变化率 |  |  | % |  | ＜4 |  |  | 降阻率变化率 | 降阻剂 | 乳液降阻剂
|  | pH值 | 分析实验室用水 | GB/T 6682-2008 | 表1 | 分析实验室用水规格 | 1 | pH值范围 |  |  |  | 25℃ | - | 注1:由于在一级水、二级水的纯度下,难于测定其真实的pH值,因此,对一级水、二级水的pH值范围不做规定。 |  | pH值 | 水 | 分析实验室用水 | 一级
|  | 电导率 | 分析实验室用水 | GB/T 6682-2008 | 表1 | 分析实验室用水规格 | 2 | 电导率 |  |  | mS/m | 25℃ | ≤0.01 |  |  | 电导率 | 水 | 分析实验室用水 | 一级
|  | 可氧化物质含量 | 分析实验室用水 | GB/T 6682-2008 | 表1 | 分析实验室用水规格 | 3 | 可氧化物质含量（以O计） |  |  | mg/L |  | - | 注2:由于在一级水的纯度下,难于测定可氧化物质和蒸发残渣,对其限量不做规定。可用其他条件和制备方法来保证一级水的质量。 |  | 可氧化物质含量（以O计） | 水 | 分析实验室用水 | 一级
|  | 吸光度 | 分析实验室用水 | GB/T 6682-2008 | 表1 | 分析实验室用水规格 | 4 | 吸光度 |  |  |  | 254nm.1cm光程 | ≤0.001 |  |  | 吸光度 | 水 | 分析实验室用水 | 一级
|  | 蒸发残渣 | 分析实验室用水 | GB/T 6682-2008 | 表1 | 分析实验室用水规格 | 5 | 蒸发残渣 |  |  | mg/L | 105℃±2℃ | - | 注2:由于在一级水的纯度下,难于测定可氧化物质和蒸发残渣,对其限量不做规定。可用其他条件和制备方法来保证一级水的质量。 |  | 蒸发残渣 | 水 | 分析实验室用水 | 一级
|  | 可溶性硅含量 | 分析实验室用水 | GB/T 6682-2008 | 表1 | 分析实验室用水规格 | 6 | 可溶性硅（SiO2计）含量 |  |  | mg/L |  | ≤0.01 |  |  | 可溶性硅（SiO2计）含量 | 水 | 分析实验室用水 | 一级
|  | pH值 | 分析实验室用水 | GB/T 6682-2008 | 表1 | 分析实验室用水规格 | 1 | pH值范围 |  |  |  | 25℃ | - | 注1:由于在一级水、二级水的纯度下,难于测定其真实的pH值,因此,对一级水、二级水的pH值范围不做规定。 |  | pH值 | 水 | 分析实验室用水 | 二级
|  | 电导率 | 分析实验室用水 | GB/T 6682-2008 | 表1 | 分析实验室用水规格 | 2 | 电导率 |  |  | mS/m | 25℃ | ≤0.10 |  |  | 电导率 | 水 | 分析实验室用水 | 二级
|  | 可氧化物质含量 | 分析实验室用水 | GB/T 6682-2008 | 表1 | 分析实验室用水规格 | 3 | 可氧化物质含量（以O计） |  |  | mg/L |  | ≤0.08 | 注2:由于在一级水的纯度下,难于测定可氧化物质和蒸发残渣,对其限量不做规定。可用其他条件和制备方法来保证一级水的质量。 |  | 可氧化物质含量（以O计） | 水 | 分析实验室用水 | 二级
|  | 吸光度 | 分析实验室用水 | GB/T 6682-2008 | 表1 | 分析实验室用水规格 | 4 | 吸光度 |  |  |  | 254nm.1cm光程 | ≤0.01 |  |  | 吸光度 | 水 | 分析实验室用水 | 二级
|  | 蒸发残渣 | 分析实验室用水 | GB/T 6682-2008 | 表1 | 分析实验室用水规格 | 5 | 蒸发残渣 |  |  | mg/L | 105℃±2℃ | ≤1.0 | 注2:由于在一级水的纯度下,难于测定可氧化物质和蒸发残渣,对其限量不做规定。可用其他条件和制备方法来保证一级水的质量。 |  | 蒸发残渣 | 水 | 分析实验室用水 | 二级
|  | 可溶性硅含量 | 分析实验室用水 | GB/T 6682-2008 | 表1 | 分析实验室用水规格 | 6 | 可溶性硅（SiO2计）含量 |  |  | mg/L |  | ≤0.02 |  |  | 可溶性硅（SiO2计）含量 | 水 | 分析实验室用水 | 二级
|  | pH值 | 分析实验室用水 | GB/T 6682-2008 | 表1 | 分析实验室用水规格 | 1 | pH值范围 |  |  |  | 25℃ | 5.0~7.5 | 注1:由于在一级水、二级水的纯度下,难于测定其真实的pH值,因此,对一级水、二级水的pH值范围不做规定。 |  | pH值 | 水 | 分析实验室用水 | 三级
|  | 电导率 | 分析实验室用水 | GB/T 6682-2008 | 表1 | 分析实验室用水规格 | 2 | 电导率 |  |  | mS/m | 25℃ | ≤0.50 |  |  | 电导率 | 水 | 分析实验室用水 | 三级
|  | 可氧化物质含量 | 分析实验室用水 | GB/T 6682-2008 | 表1 | 分析实验室用水规格 | 3 | 可氧化物质含量（以O计） |  |  | mg/L |  | ≤0.4 | 注2:由于在一级水的纯度下,难于测定可氧化物质和蒸发残渣,对其限量不做规定。可用其他条件和制备方法来保证一级水的质量。 |  | 可氧化物质含量（以O计） | 水 | 分析实验室用水 | 三级
|  | 吸光度 | 分析实验室用水 | GB/T 6682-2008 | 表1 | 分析实验室用水规格 | 4 | 吸光度 |  |  |  | 254nm.1cm光程 | - |  |  | 吸光度 | 水 | 分析实验室用水 | 三级
|  | 蒸发残渣 | 分析实验室用水 | GB/T 6682-2008 | 表1 | 分析实验室用水规格 | 5 | 蒸发残渣 |  |  | mg/L | 105℃±2℃ | ≤2.0 | 注2:由于在一级水的纯度下,难于测定可氧化物质和蒸发残渣,对其限量不做规定。可用其他条件和制备方法来保证一级水的质量。 |  | 蒸发残渣 | 水 | 分析实验室用水 | 三级
|  | 可溶性硅含量 | 分析实验室用水 | GB/T 6682-2008 | 表1 | 分析实验室用水规格 | 6 | 可溶性硅（SiO2计）含量 |  |  | mg/L |  | - |  |  | 可溶性硅（SiO2计）含量 | 水 | 分析实验室用水 | 三级